## Sample 1
| Optical power | 30 mW
| Laser wavelength | 450 nm
| Laser beam spot size | ~30x30 µm
| Sample size | 10x10 mm
Схема для соотнесения данных сопротивления с порядковыми номерами видеозаписей
Sheet resistance measurement table. Values are in kOhm*sq | [6 empty] | Формат имени файла:
MiroC110_S00x_R0x_C0x_1280x1024x_900fps_год_месяц_день_часы_минуты_секунды.cine
| Speed, mm*s^(-1) | 2 | 4 | 6 | 8 | 10
Distance between lines, µm | [6 empty] | S00x - порядковый номер видео
10 |  | 2.12 | 0.8 | 0.81 | 0.8 | 0.92 | R0x - строка x (по таблице с значениями сопротивления)
20 |  | 1.07 | 0.65 | 0.68 | 0.77 | 0.81 | С0x - колонка х (по таблице с значениями сопротивления)
30 |  | 1.7 | 0.69 | 0.76 | 0.82 | 0.83 | 1280х1024 - разрешение съемки
40 |  | 0.95 | 0.63 | 68 | 0.8 | 0.98 | 900 fps -скорость записи
50 |  | 0.61 | 0.59 | 0.63 | 0.73 | 0.93
60 |  | 0.35 | 0.48 | 0.7 | 0.83 | 1.2
Sheet resistance measurement table. Values are in kOhm*sq
[8 empty] | Speed, mm*s^(-1) | 2 | 4 | 6 | 8 | 10
Distance between lines, µm
[7 empty] | 10 |  | S001_R00_C00 | S012_R00_C01 | S013_R00_C02 | S024_R00_C03 | S025_R00_C04
[7 empty] | 20 |  | S002_R01_C00 | S011_R01_C01 | S014_R01_C02 | S023_R01_C03 | S026_R01_C04
[7 empty] | 30 |  | S003_R02_C00 | S010_R02_C01 | S015_R02_C02 | S022_R02_C03 | S027_R02_C04
[7 empty] | 40 |  | S004_R03_C00 | S009_R03_C01 | S016_R03_C02 | S021_R03_C03 | S028_R03_C04
[7 empty] | 50 |  | S005_R04_C00 | S008_R04_C01 | S017_R04_C02 | S020_R04_C03 | S029_R04_C04
[7 empty] | 60 |  | S006_R05_C00 | S007_R05_C01 | S018_R05_C02 | S019_R05_C03 | S030_R05_C04
Комментарий: в процессе набора данных происходили сбои в работе лазера, поэтому для некоторых образцов R0x и C0x могут не совпадать с схемой выше. Однако порядковый номер видео всегда сторого совпадает с таблицей-схемой. Если вам попался образец, где R0x и C0x не совпадают со схемой, соотносим видео со схемой по порядковому номеру записи (т.е по S00x)

## Sample 2
Optical power | 40 mW
Laser wavelength | 450 nm
Laser beam spot size | ~30x30 µm
Sample size | 10x10 mm
Sheet resistance measurement table. Values are in kOhm*sq
| Speed, mm*s^(-1) | 2 | 4 | 6 | 8 | 10
Distance between lines, µm
10 |  | - | - | - | 45.9 | 2.53
20 |  | - | - | 20.1 | 17.7 | 11.5
30 |  | - | 30 | 14.2 | 10.8 | 2.8
40 |  | 3.5 | 8.7 | 11.1 | 2.04 | 1.13
50 |  | 4.06 | 2.65 | 2.47 | 0.87 | 1.48
60 |  | 0.7 | 0.78 | 1.08 | 1.45 | 0.46

## Sample 3
Optical power | Optical power | 30 mW
Laser wavelength | Laser wavelength | 450 nm
Laser beam spot size | Laser beam spot size | ~30x30 µm
Sample size | Sample size | 10x10 mm
Sheet resistance measurement table. Values are in kOhm*sq
| Speed, mm*s^(-1) | 5 | 7 | 9 | 11 | 13
Distance between lines, µm
30 |  | 0.54 | 0.8 | 0.7 | 0.76 | 0.67
|  | 0.59 | 0.68 | 0.67 | 0.72 | 0.61
|  | 0.64 | 0.67 | 0.68 | 0.78 | 0.67
40 |  | 0.64 | 0.62 | 0.59 | 0.72 | 0.7
|  | 0.66 | 0.58 | 0.65 | 0.69 | 0.7
|  | 0.6 | 0.59 | 0.67 | 0.74 | 0.72
50 |  | 0.59 | 0.67 | 0.78 | 0.68 | 1.03
|  | 0.6 | 0.64 | 0.78 | 0.72 | 0.97
|  | 0.58 | 0.72 | 0.8 | 0.66 | 1.1
60 |  | 0.66 | 0.71 | 0.8 | 0.91 | 1.25
|  | 0.57 | 0.71 | 0.81 | 0.8 | 1.23
|  | 0.69 | 0.72 | 0.83 | 0.84 | 1.16
70 |  | 0.61 | 0.71 | 0.89 | 0.91 | 1.42
|  | 0.65 | 0.75 | 0.87 | 0.87 | 1.44
|  | 0.7 | 0.89 | 0.79 | 0.95 | 1.49
80 |  | 0.53 | 0.7 | 1.02 | 1.16 | 1.67
|  | 0.49 | 0.69 | 0.81 | 1.6 | 1.76
|  | 0.53 | 0.71 | 1.17 | 1.37 | 1.98

## Sample 4
| Optical power | 40 mW
| Laser wavelength | 450 nm
| Laser beam spot size | ~30x30 µm
| Sample size | 10x10 mm
Sheet resistance measurement table. Values are in kOhm*sq
| Speed, mm*s^(-1) | 5 | 7 | 9 | 11 | 13
Distance between lines, µm
30 |  | 1.56 | 1.42 | 0.84 | 0.79 | 0.71
|  | 0.85 | 2.43 | 0.79 | 0.83 | 0.69
|  | 1.1 | 2.33 | 0.79 | 0.77 | 0.73
40 |  | 1.08 | 3 | 0.89 | 0.8 | 0.7
|  | 1.17 | 3.38 | 0.96 | 0.86 | 0.72
|  | 1 | 3.01 | 0.94 | 0.85 | 0.76
50 |  | 0.57 | 0.75 | 0.91 | 1.46 | 0.78
|  | 0.51 | 0.72 | 0.87 | 1.21 | 0.74
|  | 0.54 | 0.77 | 0.85 | 1.35 | 0.79
60 |  | 0.55 | 0.93 | 1.14 | 1.38 | 0.71
|  | 0.53 | 0.94 | 1.16 | 1.12 | 0.61
|  | 0.57 | 0.89 | 1.27 | 1.17 | 0.62
70 |  | 0.51 | 1.07 | 0.92 | 0.92 | 0.5
|  | 0.52 | 1.04 | 0.84 | 0.83 | 0.48
|  | 0.51 | 0.82 | 0.9 | 0.85 | 0.46
80 |  | no data | 0.67 | 0.68 | 0.78 | 0.78
|  | no data | 0.77 | 0.63 | 0.75 | 0.83
|  | no data | 0.65 | 0.67 | 0.82 | 0.78

## Sample 5
| Optical power | 50 mW
| Laser wavelength | 450 nm
| Laser beam spot size | ~30x30 µm
| Sample size | 10x10 mm
Sheet resistance measurement table. Values are in kOhm*sq
| Speed, mm*s^(-1) | 5 | 7 | 9 | 11 | 13
Distance between lines, µm
30 |  | 4.56 | 2.69 | 0.68 | 0.49 | 0.68
|  | 7.8 | 3.06 | 0.64 | 0.54 | 0.68
|  | 5.56 | 3.28 | 0.66 | 0.46 | 0.66
40 |  | 7 | 1.16 | 0.52 | 0.74 | 1.26
|  | 5.37 | 1.16 | 0.55 | 0.64 | 1.35
|  | 7.3 | 1.49 | 0.52 | 0.62 | 1.36
50 |  | 4.8 | 0.72 | 0.84 | 1.09 | 1.4
|  | 3.77 | 0.73 | 0.77 | 1.19 | 1.48
|  | 4.3 | 0.78 | 0.76 | 1.27 | 1.2
60 |  | 3.96 | 0.74 | 1.25 | 1.77 | 1.55
|  | 3.1 | 0.76 | 1.22 | 1.66 | 1.78
|  | 4 | 0.74 | 1.37 | 1.5 | 1.6
70 |  | 1.54 | 0.75 | 1.32 | 1.83 | 1.41
|  | 1.82 | 0.63 | 1.22 | 1.92 | 1.1
|  | 2 | 0.74 | 1.13 | 2.6 | 1.07
80 |  | 0.81 | 0.63 | 1.43 | 1.9 | 1.83
|  | 0.85 | 0.65 | 1.15 | 2.6 | 2.17
|  | 1.06 | 0.69 | 1.09 | 2.9 | 1.84

## Sample 6
| Optical power | 60 mW
| Laser wavelength | 450 nm
| Laser beam spot size | ~30x30 µm
| Sample size | 10x10 mm
Sheet resistance measurement table. Values are in kOhm*sq
| Speed, mm*s^(-1) | 5 | 7 | 9 | 11 | 13
Distance between lines, µm
30 |  | 25 | 6.07 | 1.7 | 1.42 | 0.68
|  | 2.04 | 4.38 | 1.23 | 0.77 | 0.72
|  | 46 | 4.36 | 2.04 | 0.93 | 0.72
40 |  | 15.1 | 1.88 | 0.68 | 0.67 | 0.52
|  | 2.88 | 1.91 | 0.67 | 0.5 | 0.51
|  | 3.2 | 1.89 | 0.68 | 0.57 | 0.63
50 |  | 1.02 | 0.63 | 0.57 | 0.63 | 1.07
|  | 1.04 | 0.53 | 0.55 | 0.56 | 1.01
|  | 0.51 | 0.54 | 0.51 | 0.58 | 1.15
60 |  | 0.59 | 0.44 | 0.65 | 0.7 | 1.69
|  | 0.49 | 0.44 | 0.59 | 0.82 | 0.5
|  | 0.7 | 0.48 | 0.51 | 0.7 | 0.81
70 |  | 0.43 | 0.4 | 0.54 | 0.84 | 1.19
|  | 0.42 | 0.44 | 0.57 | 0.71 | 1.06
|  | 0.41 | 0.43 | 0.6 | 0.82 | 1.22
80 |  | 0.48 | 0.9 | 0.87 | 1.03 | 2.07
|  | 0.5 | 0.89 | 1.05 | 1.17 | 2.24
|  | 0.49 | 0.89 | 1.01 | 1.05 | 2.17

## Sample 7
| Optical power | 40 mW
| Laser wavelength | 450 nm
| Laser beam spot size | ~30x30 µm
| Sample size | 10x10 mm
Sheet resistance measurement table. Values are in kOhm*sq
| Speed, mm*s^(-1) | 5 | 7 | 9 | 11 | 13
Distance between lines, µm
100 |  | 0.49 | 2.11 | 2.36 | 3.15 | 2.83
|  | 0.55 | 1.64 | 2.23 | 3.13 | 2.84
|  | 0.51 | 1.65 | 2.64 | 3.12 | 2.47
110 |  | 0.63 | 2.6 | 2.1 | 2.56 | 3.4
|  | 0.62 | 2.46 | 2.37 | 2.45 | 3.09
|  | 0.64 | 2.28 | 2.21 | 2.48 | 3.4
120 |  | 1.37 | 2.36 | 1.46 | 2.56 | 3.96
|  | 0.55 | 2.53 | 1.64 | 2.62 | 3.81
|  | 0.74 | 2.22 | 1.61 | 1.92 | 3.79
130 |  | 1.34 | 2 | 2.26 | 4.02 | 7.4
|  | 1.13 | 1.6 | 2.9 | 4.01 | 5.66
|  | 0.95 | 1.95 | 2 | 4.01 | 8.42
140 |  | 1.14 | 2.34 | 3.48 | 6 | 3.39
|  | 1.07 | 2.11 | 3.54 | 7.1 | 4.2
|  | 1.35 | 2.6 | 1.98 | 6.72 | 3.62
150 |  | 1.23 | 1.67 | 2.43 | 4.7 | 5.49
|  | 1.14 | 1.51 | 2.06 | 8 | 4.33
|  | 1.08 | 1.61 | 2.57 | 8.43 | 4.51

## sample 8
| Optical power | 50 mW
| Laser wavelength | 450 nm
| Laser beam spot size | ~30x30 µm
| Sample size | 10x10 mm
Sheet resistance measurement table. Values are in kOhm*sq
| Speed, mm*s^(-1) | 5 | 7 | 9 | 11 | 13
Distance between lines, µm
100 |  | 0.44 | 1.81 | 2.5 | 2.92 | 2.12
|  | 0.48 | 1.86 | 2.41 | 2.22 | 2.15
|  | 0.49 | 1.72 | 2.32 | 2.53 | 2.32
110 |  | 0.49 | 2.88 | 2.23 | 2.03 | 1.36
|  | 0.43 | 2.65 | 2.01 | 2.63 | 1.81
|  | 0.48 | 2.43 | 2.22 | 1.9 | 1.48
120 |  | 0.67 | 3.19 | 2.88 | 2.64 | 1.67
|  | 0.53 | 3.08 | 2.47 | 2.51 | 2.17
|  | 0.59 | 2.82 | 2.34 | 3.06 | 1.88
130 |  | 0.84 | 3.1 | 1.73 | 2.9 | 1.6
|  | 0.77 | 3.13 | 1.68 | 3.31 | 1.81
|  | 0.79 | 2.1 | 1.82 | 2.76 | 1.52
140 |  | 1.04 | 2.37 | 1.88 | 2.65 | 1.93
|  | 0.93 | 2.17 | 1.66 | 2.86 | 1.92
|  | 1.22 | 2.49 | 1.71 | 2.72 | 1.79
150 |  | 0.89 | 3.23 | 2.31 | 1.98 | 2.96
|  | 0.9 | 3.56 | 1.78 | 2.34 | 2.91
|  | 1.06 | 3.01 | 2.37 | 2.01 | 2.4